## Zonentemperaturen
| Temperatur [°C] |  |  | Material | PEEK | Material bitte auswählen!
Zone | untere Temperatur | obere Temperatur | mittlere Temperatur | Glasübergangstemperatur: | 146
Starttemperatur | 20 | 20 | 20 | Kristallitschmelztemperatur | 340
Einzugszone | 150 | 270 | 210 | Erweichungstemperatur: | 300
Zone 1 | 300 | 450 | 375 | Gefüge: | Teilkristallin
Zone 2 | 319.7625 | 447.225 | 383.49375 | Verarbeitungstemperatur Soll | 380
Zone 3 | 339.525 | 444.45 | 391.9875
Zone 4 | 359.2875 | 441.675 | 400.48125 | Profilform | peak | Verlauf bitte auswählen
Zone 5 | 379.05 | 438.9 | 408.975 | Einzugszone Parameter min | 50% | Hinweis: signifikant unterhalb Erweichungstemperatur
Zone 6 | 361 | 399 | 380 | Einzugszone Parameter max | 10%
|  |  |  | Zone 1 Parameter min | 0% | Hinweis: oberhalb Erweichungstemperatur/Kristallitschmelztemperatur
|  |  |  | Zone 1 Parameter max | 50%
|  |  |  | Zone 5 - Offset min | 5% | Peak: Massetemperatur muss unterhalb der Temperatur liegen bei
|  |  |  | Zone 5 - Offset max | 10% | der das Material geschädigt wird
|  |  |  | Zone 6 - Offset negativ | 5% | Negativer Offset zur Solltemperatur
|  |  |  | Zone 6 - Offset positiv | 5% | Positiver Offset zur Solltemperatur

## Materialdaten
| T Glas | T Kristallit | T Erweichung | Gefüge | T Verarbeitung | Profilform | Einzugszone Parameter min | Einzugszone Parameter max | Zone 1 Parameter min | Zone 1 Parameter max | Zone 5 - Offset min | Zone 5 - Offset max | Zone 6 - Offset negativ | Zone 6 - Offset positiv
PE-HD 1 | -70 | 130 | 70 | Teilkristallin | 190 | peak | 50% | 10% | 0% | 50% | 5% | 10% | 5% | 5%
PE-HD 2 | -60 | 165 | 131 | Teilkristallin | 290 | konstant | 50% | 10% | 0% | 50% | 0% | 0% | 5% | 5%
PE-HD 3 | -65 | 145 | 100 | Teilkristallin | 240 | steigend | 50% | 10% | 0% | 50% | 0% | 0% | 5% | 5%
PP 1 | -10 | 160 | 85 | Teilkristallin | 185
PP 2 | 0 | 166 | 157 | Teilkristallin | 285
PP 3 | 10 | 163 | 115 | Amorph | 250
PVC | 75 | 0 | 80 | Amorph | 180
PBT | 50 | 223 | 180 | Teilkristallin | 260
PC | 145 | 0 | 140 | Amorph | 300
PEEK | 146 | 340 | 300 | Teilkristallin | 380
ABS | 120 | 0 | 95 | amorph | 230
PA 6 | 65 | 215 | 200 | Teilkristallin | 260
Quelle der Materialdaten: WIS Kunststoffe