## Throughput_Screw_Speed
Screw Rotation Speed | 60mm | 75mm | 150mm
25 | 15 | 50 | 480
50 | 50 | 120 | 630
75 | 90 | 190 | 780
100 | 140 | 260 | 950
125 | 200 | 320 | 1100
150 | 250 | 380 | 1250
175 | 300 | 450 | 1400

## Peripheral speed
Screw Diameter
|  | 45 | 60 | 75 | 90 | 105 | 125 | 150
Rotational Speed | 10 | 0.02356194 | 0.03141593 | 0.03926991 | 0.04712389 | 0.05497787 | 0.06544985 | 0.07853982
| 25 | 0.05890486 | 0.07853982 | 0.09817477 | 0.1178097 | 0.1374447 | 0.1636246 | 0.1963495
| 50 | 0.1178097 | 0.1570796 | 0.1963495 | 0.2356194 | 0.2748894 | 0.3272492 | 0.3926991
| 75 | 0.1767146 | 0.2356194 | 0.2945243 | 0.3534292 | 0.412334 | 0.4908739 | 0.5890486
| 100 | 0.2356194 | 0.3141593 | 0.3926991 | 0.4712389 | 0.5497787 | 0.6544985 | 0.7853982
| 125 | 0.2945243 | 0.3926991 | 0.4908739 | 0.5890486 | 0.6872234 | 0.8181231 | 0.9817477
| 150 | 0.3534292 | 0.4712389 | 0.5890486 | 0.7068583 | 0.8246681 | 0.9817477 | 1.178097
| 175 | 0.412334 | 0.5497787 | 0.6872234 | 0.8246681 | 0.9621128 | 1.145372 | 1.374447
| 200 | 0.4712389 | 0.6283185 | 0.7853982 | 0.9424778 | 1.099557 | 1.308997 | 1.570796
| 225 | 0.5301438 | 0.7068583 | 0.8835729 | 1.060288 | 1.237002 | 1.472622 | 1.767146
| 250 | 0.5890486 | 0.7853982 | 0.9817477 | 1.178097 | 1.374447 | 1.636246 | 1.963495
| 275 | 0.6479535 | 0.863938 | 1.079922 | 1.295907 | 1.511891 | 1.799871 | 2.159845
| 300 | 0.7068583 | 0.9424778 | 1.178097 | 1.413717 | 1.649336 | 1.963495 | 2.356194
| 325 | 0.7657632 | 1.021018 | 1.276272 | 1.531526 | 1.786781 | 2.12712 | 2.552544
| 350 | 0.8246681 | 1.099557 | 1.374447 | 1.649336 | 1.924226 | 2.290745 | 2.748894
| 375 | 0.8835729 | 1.178097 | 1.472622 | 1.767146 | 2.06167 | 2.454369 | 2.945243
| 400 | 0.9424778 | 1.256637 | 1.570796 | 1.884956 | 2.199115 | 2.617994 | 3.141593
| 425 | 1.001383 | 1.335177 | 1.668971 | 2.002765 | 2.33656 | 2.781618 | 3.337942
| 450 | 1.060288 | 1.413717 | 1.767146 | 2.120575 | 2.474004 | 2.945243 | 3.534292
Als High-Speed Extruder bzw. Schnellläufer werden im Allgemeinen Verfahrenseinheiten bezeichnet, die mit Schneckenumfangsgeschwindigkeiten von mehr als 1 m/s arbeiten [Pr79]. Diese Abgrenzung ist auch bis heute noch zur Einordnung von Einschneckenextrudern hinsichtlich ihrer Leistungsgrenzen gültig.

## Residence Time
Residence Time Calculation
Throughput | 100 | kg/h
Free Volume | 3000 | ccm
Filling Factor | 80 | %
Density | 1000 | kg/m³
Residence Time | 86.4 | sec